## Arkusz1
Producent | KGHM Polska Miedź S.A.
Oddział Huta Miedzi „Cedynia”
Produkt | Drut Cu-OFE-8-CL, Cu-OFE-12,7, Cu-OFE-16, Cu-OFE-20, Cu-OFE-22, Cu-OFE-24, Cu-OFE-25
Norma | PN-EN 1977, ASTM B49, DIN-1708
Wymiary i tolerancje | 8mm±0,4; 12,7mm±0,4; 16mm±0,4; 20mm±0,6; 22mm±0,6; 24mm±0,6; 25mm±0,8
Materiał wsadowy | Katody gatunek: Cu-CATH-1; marki: HML, HMG-B, HMG-S
Zanieczyszczenia | Maks. 25 ppm, O2 = maks. 3 ppm
Własności fizyczne | Przewodność w 20°C: min. 58,87 MS/m (101,5% IACS)
Odporność na kruchość wodorową: Cu-OFE-8 – min. 10 przegięć w próbie przeginania,
Cu-OFE-12,7 – bez pęknięć w próbie jednokrotnego gięcia
Przyleganie zgorzeliny: zapewnione
Gęstość: 8,92 kg/dm3
Wydłużenie (200 mm): 38%
Wytrzymałość na rozciąganie (200 mm): 180 ± 10 N/mm2
Pakowanie | Drut z miedzi beztlenowej dostarczany jest w kręgach o wadze do 4,0 mt, w jednym odcinku.
Każdy krąg jest zabezpieczony folią polietylenową typu stretch w celu ochrony przed
wpływem warunków zewnętrznych.
Wymiary palety: 1750 x 1750 x 150 mm
Wewnętrzna średnica kręgu: 900 mm. Zewnętrzna średnica kręgu: 1800 mm