## Arkusz1
Producent | KGHM Polska Miedz S.A.
Oddział Huta Miedzi „Cedynia”
Produkt | Drut z miedzi beztlenowej zawierającej srebro:
CuAg0,04(OF)-8, CuAg0,04(OF)-12,7, CuAg0,04(OF)-16, CuAg0,04(OF)-20,
CuAg0,04(OF)-22, CuAg0,04(OF)-24, CuAg0,04(OF)-25
CuAg0,07(OF)-8, CuAg0,07(OF)-12,7, CuAg0,07(OF)-16, CuAg0,07(OF)-20,
CuAg0,07(OF)-22, CuAg0,07(OF)-24, CuAg0,07(OF)-25
CuAg0,10(OF)-8, CuAg0,10(OF)-12,7, CuAg0,10(OF)-16, CuAg0,10(OF)-20,
CuAg0,10(OF)-22, CuAg0,10(OF)-24, CuAg0,10(OF)-25
Norma | PN-EN 1977
Wymiary i tolerancje | 8mm±0,4; 12,7mm±0,4; 16mm±0,4; 20mm±0,6; 22mm±0,6; 24mm±0,6; 25mm±0,8
Materiał wsadowy | Katody gatunek: Cu-CATH-1; marki: HML, HMG-B, HMG-S
Srebro rafinowane AgO min 99,99% Ag
Zawartość Ag | CuAg0,04 (300 – 500 ppm); CuAg0,07 (600 – 800 ppm); CuAg0,10 (800 – 1200 ppm)
Zanieczyszczenia | Maks. 15 ppm, O2 = maks. 5 ppm
Własności fizyczne | Przewodność w 20°C: min. 58,0MS/m (100,0% IACS)
Odporność na kruchość wodorową:
Wydłużenie (200 mm): 38 ± 2%
Wytrzymałości na rozciąganie (200 mm): 180 ± 10 N/mm2
Pakowanie | Drut z miedzi beztlenowej z zawartością srebra dostarczany jest w kręgach o wadze do 4,0 mt, w jednym odcinku.
Każdy krąg jest zabezpieczony folią polietylenową typu stretch w celu ochrony przed
wpływem warunków zewnętrznych.
Wymiary palety: 1750 x 1750 x 150 mm
Wewnętrzna średnica kręgu: 900 mm
Zewnętrzna średnica kręgu: 1800 mm