## Arkusz1
Producent | KGHM Polska Miedź S.A.
Oddział Huta Miedzi „Cedynia” w Orsku
Produkt | Granulat ETP 1 (Cu min. 99,90%)
Granulat OFE (Cu min. 99,99%)
Norma | Granulat z miedzi spełniającej wymagania normy PN-EN 1977
Materiał wsadowy | Katody gatunek: Cu-CATH-1; marki: HML, HMG-B, HMG-S
Zanieczyszczenia, ppm | Ag<20; Bi<0,3; Pb<3,0; As<1,0; Sb<1,0; Fe<3,0; Ni<2,0; Zn<2,0; Sn<0,5; S<5,0; O2<700 (ETP 1); O2<5,0 (OFE)
Własności fizyczne | Orientacyjne wymiary granulatu: średnica 8 mm, długość 10-35 mm
Pakowanie | Granulat dostarczany w workach typu big – bag o wadze ok. 500 kg i 1000 kg.
W uzgodnieniu z klientem możliwe jest inne pakowanie.
Przeznaczenie | Granulat uzyskany z walcówki Cu i drutu Cu OFE z przeznaczeniem do produkcji stopów i procesów galwanizacji.