## Arkusz1
Produkt | Pierwotny ołów rafinowany w gatunkach:
PB985R (Pb min.99,985 %) oraz PB970R (Pb min.99,970 %)
Norma | Ołów rafinowany spełnia wymagania normy PN-EN 12659
Materiał wsadowy | ołów surowy z pierwszego wytopu w HMG
Zanieczyszczenia | wg tabeli jak w załączeniu lub według indywidualnych uzgodnień
Własności fizyczne | wymiary sztabki/gąski ołowiu: 615 x 95 x 80 mm, przybliżona waga: ~40 kg.
Pakowanie | Ołów dostarczany jest w pakietach/wiązkach
o wadze ok. 1000 kg.
Przeznaczenie | do produkcji akumulatorów i tlenków ołowiu
Gatunek | Znak | Zaw. Pb | Maksymalna zawartość zanieczyszczeń (% mas.)
|  | (% mas.) | Ag | As | Bi | Cd | Cu | Ni | Sb | Sn | Zn | Razem
PB990R | 990R | 99.99 | 0.0015 | 0.0005 | 0.01 | 0.0002 | 0.0005 | 0.0002 | 0.0005 | 0.0005 | 0.0002 | 0.01
PB985R | 985R | 99.99 | 0.0025 | 0.0005 | 0.015 | 0.0002 | 0.001 | 0.0005 | 0.0005 | 0.0005 | 0.0002 | 0.015
PB970R | 970R | 99.97 | 0.005 | 0.001 | 0.03 | 0.001 | 0.003 | 0.001 | 0.001 | 0.001 | 0.0005 | 0.03
PB940R | 940R | 99.94 | 0.008 | 0.001 | 0.06 | 0.002 | 0.005 | 0.002 | 0.001 | 0.001 | 0.0005 | 0.06