## Arkusz1
Producent | KGHM Polska Miedź S.A.
Oddział Huta Miedzi „Głogów" w Głogowie
Produkt | Selen techniczny
Norma | Selen techniczny spełnia wymagania określone w deklaracji producenta
Zanieczyszczenia | wg tabeli jak w załączeniu lub według indywidualnych uzgodnień:
Se – min. 99,50 % (wartość obliczona jako różnica, 100 % - suma poniższych zanieczyszczeń),
Ag – maks. 0,08 %, Pb – maks. 0,50 %,
As – maks. 0,04 %, S – maks. 0,10 %,
Cu – maks. 0,40 %, Sb – maks. 0,10 %,
Fe – maks. 0,05 %, Te – maks. 0,50 %.
Wilgotność selenu technicznego nie powinna przekraczać 22,0 % H2O.
Własności fizyczne | Wilgotny czarnoszary proszek
Pakowanie | beczki o wadze ok. 150 - 200 kg
Zastosowanie | Do stosowania w przemyśle w postaci czystej wymaga przerobu polegającego na oczyszczeniu dla podwyższenia parametrów jakościowych . Służy do produkcji związków chemicznych takich jak , np. seleniny sodu, baru oraz produkcji selenu metalicznego np. w postaci granul lub piasku.
Po przetworzeniu wykorzystywany do produkcji prefiksów paszowych, produkcji akumulatorów ponadto w przemyśle szklarskim, farmaceutycznym, kosmetycznym,