## Arkusz1
Producent | KGHM Polska Miedź S.A.
Oddział Huta Miedzi „Głogów”
Postać | Granule i wlewki
Gatunek AG0 | Skład chemiczny:
Ag min. 99,99%
Cu ≤ 80 ppm
Pb ≤ 10 ppm
Fe ≤ 10 ppm
Zn ≤ 10 ppm
Suma zanieczyszczeń | Max. 100 ppm
Materiał używany do produkcji | Szlam anodowy powstający w hutach KGHM Polska Miedź S.A. w procesie rafinacji elektrolitycznej miedzi.
Technologia | Przetop szlamów anodowych i rafinacja metalu w piecu KALDO, odlanie anod, rafinacja elektrolityczna srebra, przetop srebra katodowego i odlanie w postaci granul lub wlewków srebra.
Wymiary | Wlewki: | Granule:
| Długość: 297÷301 mm | Średnica: max. 20 mm
| Szerokość: 129÷133 mm | Opakowanie: worki polipropylenowe z folią PCV
| Wysokość: 88÷92 mm | Masa netto: 25 kg
| Masa netto: 29,5÷32,6 kg | Masa netto: 500 kg
Pakowanie | W przypadku większych ilości towar może być ułożony na paletach