## Arkusz1
Producent | KGHM Polska Miedź S.A.
Oddział Huta Miedzi „Cedynia” w Orsku
Produkt | Walcówka Cu-ETP-8-CL
Norma | PN-EN 1977, ASTM-B 49, DIN-1708
Materiał wsadowy | Katody gatunek: Cu-CATH-1; marki: HML, HMG-B, HMG-S
Zanieczyszczenia | Maks. 30 ppm O2 = 170-190 ppm (maks. 400 ppm)
Własności fizyczne | Przewodność w 20ºC: min. 58,58 MS/m (101% IACS)
Wydłużenie spirali (EN 12893): 450 ± 10 mm
Wydłużenie (200 mm): 44% ± 2%
Wytrzymałość na zerwanie (200 mm): 220 MPa ± 5 MPa
Zdolność do wyżarzania A200 min.20%
Pakowanie | Walcówka dostarczana jest w kręgach o wadze ok. 4,75 mt w jednym odcinku.
Kręgi transportowane są na drewnianych paletach, umocowane stalowymi taśmami.
Każdy krąg jest zabezpieczony folią polietylenową typu stretch w celu ochrony przed wpływem warunków zewnętrznych.
Wymiary palety: 1750 x 1750 x 150 mm
Wewnętrzna średnica kręgu: 1130 mm
Zewnętrzna średnica kręgu: 1800 mm